## Sheet1
临沂高速公路建设项目
钻(挖)孔桩水下混凝土灌注记录
承包单位： | 临沂市政府交通局 | [8 empty] | 合 同 段： |  | LYGS-TL-TZ03
监理单位： | 山东省交通局 | [8 empty] | 本表编号： |  | ZK-0101
工程名称 | 桥梁工程 | 墩(台) 号 |  | 1#墩 | 桩编号: |  | 1-1# | 设计桩径(m) | 1.8 | 终孔直径(m) |  | 1.8
护筒顶面标高(m) | 123.94 | 灌注前孔底标高(m) |  | 94.47 | 沉淀层厚度 (cm) |  | 5 | 相对密度 | 1.06 | 桩顶设计标高(m) |  | 122.5
终孔孔底标高(m) | 90.42 |  |  |  | 泥浆粘度Pa.s |  | 18 | 含砂率 | 1.7 | 灌注毕桩顶标高 （ｍ） |  | 123.4
设计砼标号 | 水下C30 | 水泥品种及标号 |  | P.O42.5 | 施工砼配合比 |  | 水泥 1：水0.42 ：砂1.97：石2.61 |  |  | 水灰比 |  | 0.42 | 坍落度(cm) | 20.2
添加剂 | 品 种 |  | 缓凝高效减水剂 |  | 水泥用量(kg/m3) |  | 400 | 计 算 砼 数 量(m3) |  | 38.55 |  | 实际灌注砼数量(m3) |  | 42.66
| 用量（kg/m3） |  | 4
灌注前导管底面与孔底距离（mm） |  |  |  |  | 300 |  |  | 导管总长度(m) |  | 25
每盘砼方数(m3) |  | 灌注时间 | [5 empty] | 2021.8.25
灌注时间 | 砼深度(m) | 导管埋置深度(m) | 导管拆除节数及长度(m) |  | 灌注砼（m3） |  |  | 初灌情况及重要事宜记录(如有无浮筋、坍孔、停机等)
|  |  | 节数 | 长度(m) | 盘数 | 数量 | 累计数量
8:30-8:40 | 6.8 | 4.9 | 1 | 3 | 15 | 15 | 15
8：50-9:00 | 14.6 | 3.8 | 3 | 9 | 15 | 15 | 30
9：10-9:20 | 20.9 | 4.6 | 2 | 6 | 15 | 15 | 45
9：30-9:40 | 23.6 | 3.4 | 3 | 6 | 15 | 15 | 60
9:50-10:00 | 25.09 | 5.08 | 1 | 3 | 3.58 | 3.58 | 63.58
检查： |  |  | 复核： |  |  |  | 质检工程师： |  |  |  | 监理工程师:
注:如为挖孔桩沉淀厚度、泥浆粘度、相对密度、含砂率可不填